## Sheet1
メーカー | 種別 | 品名 | 厚さ (mm) | 面密度 (kg/㎥) | ホルムアルデヒド規制 | 単価 (㎡) | 価格 | 注記 | リンク
ゼオン化成 | 軟質遮音シート | K-PRO | 1.2 | 3.8 | 告示対象外製品 | 11043.4 | 定価 |  | http://www.zeonkasei.co.jp/kenzai/sandam/001.htm
ゼオン化成 | 軟質遮音シート | KR | 0.7 | 2.1 | 告示対象外製品 | 5617 | 定価 |  | http://www.zeonkasei.co.jp/kenzai/sandam/001.htm
ゼオン化成 | 軟質遮音シート | CZ-12 | 1.2 | 2.1 | 告示対象外製品 | 2819.1 | 定価 |  | http://www.zeonkasei.co.jp/kenzai/sandam/001.htm
ゼオン化成 | 遮音シート | E-15 | 1.5 | 2.6 | 告示対象外製品 | 3500 | 定価 |  | http://www.zeonkasei.co.jp/kenzai/sandam/002.htm
ゼオン化成 | 遮音シート | E-20 | 2 | 3.4 | 告示対象外製品 | 4520 | 定価 |  | http://www.zeonkasei.co.jp/kenzai/sandam/002.htm
ゼオン化成 | 遮音シート | E-30 | 3 | 5.1 | 告示対象外製品 | 5240 | 定価 |  | http://www.zeonkasei.co.jp/kenzai/sandam/002.htm
ゼオン化成 | 樹脂製遮音マット | E-40 | 4 | 6.8 | 告示対象外製品 | 5807.97 | 定価 | 床・天井用 | http://www.zeonkasei.co.jp/kenzai/sandam/003.htm
ゼオン化成 | 樹脂製遮音マット | E-45 | 4.5 | 6.8 | 告示対象外製品 | 6110.47 | 定価 | E-40に不織布 | http://www.zeonkasei.co.jp/kenzai/sandam/003.htm
ゼオン化成 | 樹脂製遮音マット | A40 | 4 | 10 | 告示対象外製品 | 5178.8 | 定価 | 床・天井用 | http://www.zeonkasei.co.jp/kenzai/sandam/003.htm
ゼオン化成 | 樹脂製遮音マット | A60 | 6 | 16 | 告示対象外製品 | 6388.8 | 定価 | 床・天井用 | http://www.zeonkasei.co.jp/kenzai/sandam/003.htm
ゼオン化成 | 樹脂製遮音マット | A80 | 8 | 21 | 告示対象外製品 | 8566.8 | 定価 | 床・天井用 | http://www.zeonkasei.co.jp/kenzai/sandam/003.htm
ゼオン化成 | 樹脂製遮音マット | サンラバー | 9 |  | 告示対象外製品 | 10088.3 | 定価 | 床防振マット | http://www.zeonkasei.co.jp/kenzai/sandam/003.htm
ゼオン化成 | 樹脂製遮音マット | サンラバーE-10 | 10 | 10 | 告示対象外製品 | 8349 | 定価 | 床防振マット | http://www.zeonkasei.co.jp/kenzai/sandam/003.htm
大建工業 | 遮音シート | 455H | 2.8 | 4.2 | 告示対象外製品 | 2170 | 定価 |  | https://www.daiken.jp/sounddesign/lineup/15100200.html
大建工業 | 遮音シート | 940SSE | 1.2 | 2 | 告示対象外製品 | 3220 | 定価 |  | https://www.daiken.jp/sounddesign/lineup/15100200.html